## Tabelle1
Probenbezeichnung: |  | KY1 |  | Werkstoff: | S355
KY2
KY3
Kerbform: |  | V-Kerbe |  | Probenlage: | gegen Walzrichtung
Messplatz: |  | 13 |  | Prüftemp.: | 22,5 °C
Prüfer: |  | M. Schumann, J. Jacob |  | Prüfdatum: | 2021-11-12
Messmittel:
Messschieber: |  | Mitutoyo, Absolute Coolant Proof IP 67
Kennzeichnung: MM22
BAM Inv.-Nr.: 11035247/0000
Kalibrierzeichen: 47054, D-K-17059-02-00, 2021-10
Messuhr (für Steghöhe): |  | Mitutoyo, 0,01 mm, No. 2046F-09
Kennzeichnung: MM22
Kalibrierzeichen: 47073, D-K-17059-02-00, 2021-10
Messuhr (für LE) |  | Mitutoyo, 0,01 mm, No. 2046F-09
Kennzeichnung: 46K303
Stativ: |  | BAM Inv. Nr.: 10838
Prüfgerät:
Pendelschlagwerk: |  | Zwick/Roell, 750 J
Kalibrierzeichen: H70388, D-K-18351-01-00, 2021-01
Programm: |  | TestXpert III
Prüfergebnisse:
Probe | Länge L | Breite W | Dicke B | Steghöhe | KV2 | LE
| in mm | in mm | in mm | in mm | in J | in mm
KY1 | 54.97 | 10 | 5 | 7.99 | 53.04 | -
KY2 | 54.61 | 10 | 5 | 7.99 | 55.42 | -
KY3 | 54.97 | 9.99 | 5 | 8 | 52.11 | -
Bemerkungen:
Die Proben sind nicht gebrochen.
Datum & Unterschrift:
Berlin, 12.11.2021